## 成品
取引先コード 8桁(4桁) |  | XK******（****）
会社名 |  | ****製作所
記載者 氏名 |  | 品質 良好
所属部署 |  | 品質保証部
連絡先 | TEL | ***-***-****
| e-mail | ****@****.co.jp
記載日付 |  | 2016/10/1
(注) 0は調査依頼部品、以下階層毎に1,2,…
構成(注) | 部品番号 | 部品名称 | 個数 | 質量(g) | 材料 | 規格 | 質量(g)
0 | 12345-67890 | BLOCK ASSY |  | 158.52
1 | 12345-11111 | PIN PLATE | 1 | 103.51 | SPHC | JISG3131 | 100
1 | 12345-11111 | PIN PLATE | 1 |  | 亜鉛めっき | JISH8610 | 3.5
1 | 12345-11111 | PIN PLATE | 1 |  | 三価クロメート皮膜 | メーカー規格A | 0.01
1 | 12345-22222 | RUBBER | 1 | 5 | NBRゴム | メーカー規格B | 5
1 | 12345-33333 | BLOCK | 1 | 50 | ○△□鋼 | メーカー規格C | 50
1 | 12345-00000-1 | Adhesive PAK | 1 | 0.01 | アクリル系接着剤 | メーカー規格D | 0.01

## 材料
取引先コード 8桁(4桁) |  | XK******（****）
会社名 |  | ****製作所
記載者 氏名 |  | 品質 良好
所属部署 |  | 品質保証部
連絡先 | TEL | ***-***-****
| e-mail | ****@****.co.jp
記載日付 |  | 2016/10/1
材料 | 規格 | CAS No. | 化合物名称 | 含有量(%) (最小値) | 含有量(%) (最大値or固定値)
SPHC | JISG3131 | 7440-44-0 | Carbon | 0 | 0.12
SPHC | JISG3131 | 7439-96-5 | Manganese | 0 | 0.60
SPHC | JISG3131 | 7723-14-0 | Phosphorus | 0 | 0.045
SPHC | JISG3131 | 7704-34-9 | Sulphur | 0 | 0.035
SPHC | JISG3131 | 7439-89-6 | Iron |  | 残部
亜鉛めっき | JISH8610 | 7440-66-6 | Zinc (metal) |  | 残部
亜鉛めっき | JISH8610 | - | その他 | 0 | 0.5
三価クロメート皮膜 | メーカー規格A | 1308-38-9 | Chromium(III)oxide |  | 11
三価クロメート皮膜 | メーカー規格A | 1308-14-1 | Chromium(III)-hydroxide | 4.0 | 7.0
三価クロメート皮膜 | メーカー規格A | 7732-18-5 | Water | 9 | 11
三価クロメート皮膜 | メーカー規格A | 59178-46-0 | Dichromium tris(hydrogen phosphate) | 48 | 58
三価クロメート皮膜 | メーカー規格A | 20427-58-1 | Zinc-hydroxide | 18 | 22
三価クロメート皮膜 | メーカー規格A | - | その他 | 0 | 2
NBRゴム | メーカー規格B | 9003-18-3 | NBR |  | 50
NBRゴム | メーカー規格B | 117-81-7 | DEHP, DOP |  | 8
NBRゴム | メーカー規格B | 1333-86-4 | Carbon black |  | 25
NBRゴム | メーカー規格B | 15468-32-3 | Silica (crystalline-tridymite) |  | 10
NBRゴム | メーカー規格B | - | その他 |  | 7
○△□鋼 | メーカー規格C | 7440-02-0 | Nickel |  | 1.0
○△□鋼 | メーカー規格C | 7440-47-3 | Chromium |  | 1.0
○△□鋼 | メーカー規格C | 7439-89-6 | Iron |  | 97
○△□鋼 | メーカー規格C | - | その他 |  | 1.0
アクリル系接着剤 | メーカー規格D | - | Basic Polymer: PAK |  | 97
アクリル系接着剤 | メーカー規格D | 108-05-4 | Acetic acid ethenyl ester |  | 0.05
アクリル系接着剤 | メーカー規格D | - | その他 |  | 2.95